## Popis
Rozšíření nástavby školy - SPŠ Brno |  | Ozn. / výrobce
Technická specifikace materiálu - Podlahy / stěny
1 | Keramická dlažba / obklad | Rako
dlažba protiskluzová, určená do veřejných prostor- soc. zázemí, R11, splňující požadavek ČSN 74 4505
rozměr, přesný typ a barevné včetně kladečského plánu a provedení a barvy spárování upřesní
investor dle předložených vzorků
součástí dodávky budou koutové a rohové nerez lišty
2 | PVC podlahová krytina - Homogenní bio-vinylová podlaha
Vysoce zátěžová homogenní bio-vinylová podlahová krytina v rolích. Celková tloušťka 2mm, laserem tvrzená povrchová úprava Evercare s vysokou odolností vůči chemikáliím nevyžadující aplikaci ochranných emulzí. Reakce na oheň Bfl-s1, obsahuje bioplastifikátor, váha ≤ 2580 g/m2, součinitel smykového tření dle ČSN 744507 min. 0,6. TVOC po 28 dnech < 10μg/ m3 dle ISO 16000-6. Bez obsahu těžkých kovů a ftalátů spadajících do skupiny CMR (karcinogeny, mutageny, reprotoxika dle REACH). Produkt obsahuje změkčovadla ze 100% přírodních surovin(cereálie). Třída zátěže 34-43, Třída otěru „T“.
Soklová lišta bude použitá plastová bílá výšky cca 60mm s možností vložení proužku pvc do soklové lišty
- gramáž materiálu max. 2580 g/m2 (= nízký obsah plniv/vysoký obsah pvc)
- zbytkový otlak dle normy EN 433 v hodnotě 0,03 mm
- rozměrová stálost dle normy EN 434 ≤ 0,40%
Obsah pojiva ISO 10581 –„ I“
- reakce na oheň dle normy EN 13 501- 1 - třída Bfl-s1
- sklon ke vzniku statické elektřiny dle normy EN 1815 < 2 kv
- evropská klasifikace dle normy EN 685 34-43
- protiskluznost dle normy ČSN 744507 min. 0,6.
- skupina odolnosti dle normy EN 649 - T
- stálobarevnost dle normy EN 20 102-B02 s výsledkem ≥6
- Tepelná vodivost dle normy EN 12 524 0.25 W/(m.K)
- povrchová úprava - laserem tvrzená povrchová úprava Evercare
- protibakteriální a protiplísňová úprava zamezující šířením mikroorganismů
- vhodná na podlahové topení
- barevnost např. Symbioz
3 | Lepící tmel ker. dl. a obkladů | Adesilex P9 (Mapei)
flexibilní cementové lepidlo se sníženým skluzem pro lepení ker. obkladů a dlažeb (třídy C2FT dle - ISO 13007-1)
objemová hmotnost (suchá/směs s vodou): 1300 / 1500 kg/m3, pH směsi: 13
zpracovatelnost: 60 minut, doba zavadnutí 20 minut, plná zatížitelnost: po 3 dnech
přídržnost (dle PN-EN 1348) (N/mm2):
- počáteční (po 28 dnech při 23st. C a 50% vlhkosti): 1,4
- po vystavení žáru: 1,5
- po namočení ve vodě : 1,1
- po cyklech mráz / tání: 1,3
odolnost proti teplotám: -30st. C až + 90st. C
4 | Hydroizolační stěrka | Mapegum WPS (Mapei)
jednosložková tekutá rychleschnoucí hydroizolační pružná stěrka pro aplikace pod k.d. a obklady v interiéru
na bázi syntetických pryskyřic ve vodní disperzi bez obsahu rozpouštědel
s odolností proti vodě s obsahem chlóru a saponátům
objemová hmotnost: 1450 kg/m3
pH: 9
obsah sušiny: 75 %
viskozita Brookfield (mPa*s): 180 000 (kotouč E – 5 ot.)
přípustná teplota pro aplikaci: +5 až +30st. C
úplné vyschnutí (tl. 2mm a teplotě +5 / +30st C): 23 h / 5 h
čekací doba před pokládkou k.d. a k.o.: 12-24h na savém podkladu, 4-5 dnů na nesavém podkladu
prodloužení do roztržení (DIN 53504) %: 180
provozní teplota: -30 až + 100st. C
nasákavost vody (hmotnostních %) po 7 dnech při +23°C + 21 dnech ponoření ve vodě: 10 (norma UNI 8202/23a)
propustnost vodních par (μ): 650 (norma UNI 8202/23a)
včetně systémového řešení - výztužné pásky pro lemy, přechody, manžety, kouty a rohy
5 | Lepidlo PVC / VINYL | FORBO Eternal
akrylové lepidlo ve vodní disperzi s velmi nízkým obsahem org. těkavých látek (VOC) pro lepení PVC
vhodnost pro zatížení kolečkovými židlemi (DIN 68 131 ONORM 5208)
objemová hmotnost: 1250 kg/m3
pH: 8,5
obsah sušiny: 68 %
viskozita Brookfield (mPa*s): 100 000 (kotouč E - 6 - 5 ot.)
přípustná teplota pro aplikaci: +15 až +35st. C
EMICODE: EC1 - velmi nízká, dle (VOC) dle normy 2004/42/EC
doba odvětrání: 10-20 minut
otevřená doba: 30-40 minut
pochůznost: po 6ti až 8-mi hod.
plné provozní zatížení: 48-72 hod.
Test přídržnosti PEEL 90st. dle norem EN 1372 (N/mm2) pro homogenní PVC: >1,5
6 | Penetrace | Primer G (Mapei)
penetrační nátěr na bázi syntetické pryskyřice ve vodní disperzi s velmi nízkým obsahem org. těkavých
látek (VOC)
objemová hmotnost: 1010 kg/m3
pH: 8
obsah sušiny: 18 %
viskozita Brookfield (mPa*s): 20
EMICODE: EC1 - velmi nízká, max. množství těkavých org. látek dle (VOC) dle normy 2004/42/EC: 0 g/l
přípustná teplota pro aplikaci: +5 až +35st. C
max. doba vysychání: 2h
požadavek na výslednou pružnost
7 | Vyrovnávací samonivelační stěrka | Planolit 315 (Mapei)
rychletvrdnoucí samonivelační stěrka pro tl. vrstvy od 3 do 15 mm, interiér, pod PVC a K.D.
třída pevnosti v tlaku C20 a pevnosti v tahu za ohybu F5, klasifikovaná jako CT-C20-F5 dle EN 13813
aplikovat na penetrací ošetřený podklad (bet. a anhydritové potěry)
přípustná teplota pro aplikaci: +5 až +30st. C
objemová hmotnost: 1200 kg/m3
doba zpracovatelnosti: 20-30 minut
doba tuhnutí: 45-70 minut
pochůznost: po 3-4 hod
čekací doba před pokládkou PVC: 48-72 hod, zbytkovou vlhkost změřit karbidovým vlhkoměrem
vhodnost pro zatížení kolečkovými židlemi (DIN 68 131 ONORM 5208)
pevnost v tlaku po 28 dnech (N/mm2): 20
pevnost v tahu za ohybu po 28 dnech (N/mm2): 5
8 | kročejová izolace podlah | EPS Rigi Floor 4000 (Isover)
desky z min. čedičové vaty pro kročejový útlum podlah s užitným zatížením max. 4kN/m2
pro kanceláře, školní třídy
snížení hladiny kročejového hluku: 30 dB
normová hodnota celkové skladby podlahy/stropu 4./5.NP: L´n,w=58 dB
Deklarovaný součinitel tepelné vodivosti λD: 0,039 W.m-1.K-1
max. stlačení: 3 mm (10%)
třída reakce na oheň: A1
faktor difuzního odporu (μ) MU: 1
Kód značení:
9 | akutická izolace SDK příček | Isover AKU
minerální akustická izolace z kamenných vláken
Praktický činitel zvukové pohltivosti αp dle ČSN EN ISO 354 a ČSN EN ISO 11654:
Frekkvence (HZ): 125 250 500 1000 2000 4000
při tl. 80 mm: 0,35 0,95 1 1 1 1
normová hodnota celkové skladby příček učeben R´w=47 dB
Deklarovaný součinitel tepelné vodivosti λD: 0,035m-1.K-1
objemová hmotnost: 40 kg/m3
třída reakce na oheň: A1
faktor difuzního odporu (μ) MU: 1
Kód specifikace: MW - EN 13162 - T4 - DS(T+) - MU1
10 | tepelná izolace obvodových stěn - Etics | Isover NF 333
izolační fasádní desky pro kontaktní zateplovací systém (KZS) - tuhá deska z kamenné vlny
vhodné pro aplikaci v KZS ETICS dle ČSN EN 13500
Deklarovaný součinitel tepelné vodivosti λD: 0,036 W.m-1.K-1
pevnost v tlaku: 20 kPa
třída reakce na oheň: A1
faktor difuzního odporu (μ) MU: 1
11 | stěrková silikonsilikátová omítka | Weber.pas. extraClean
tenkovrstvá prodyšná probarvená pastovitá omítka s progresivním samočisticím efektem, hydrofóbní
aplikovat na penetrací ošetřený paropropustný podklad- stěrka s perlinkou
propustnost vodní páry: V1, (μ=20–30)
permeabilita vody: W2
soudržnost: ≥ 0,3 Mpa
tepelná vodivost: λ = 0,8 W/mK
reakce na oheň: Eurotřída A2
barevný odstín a zrnitost bude koordinována s práve probíhající aplikací zateplení celého objektu školy včetně
všech navazujících míst, přechodů a dilatací.
12 | nosná deska obvod. pláště - dřevěný lepený panel | DekPanel D 81 F (Dektrade)
certifikovaný třívrstvý dřevěný panel s vloženou parotěsnou fólií, celk. tl. 81 mm pro použití na obvodové stěny
difuzní součinitel integrované fólie tl. 0,25 mm; sd ≥ 4,45 m
certifikace ve skladbě s KZS/MV a SDK předstěnou na EW 30 / DP3
Technická specifikace materiálu - Střecha , podhledy
| parotěsná vrstva - samolepící asf. pás | Samolepicí asfaltový pás GLASTEK 30 STICKER PLUS KVK
samolepící pás z SBS modifikovaného asfaltu s nosnou vložkou ze skleněné tkaniny 200g/m2
pás je na horním povrchu opatřen jemným separačním posypem a na spodním separační PE fólií.
plošná hmotnost - 3,5 kg/m2
tloušťka: 3mm
reakce na oheň: třída E
tažnost: podélně 4 (± 2) %, příčně 4 (± 2) %
odolnost proti nárazu: 600mm
odolnost proti statickému zatížení: 5kg
odolnost proti protrhávání (hřebíků): podélně 400 (± 100) N, příčně 300 (± 100) N
pevnost spoje - smyková odolnost: podélně 1 100 (± 200) N/50 mm, příčně 1 000 (± 200) N/50 mm
ohebnost za nízkých teplot: -20st C
faktor difúzního odporu μ: 29 000 (± 1000)
ekvivalentní difúzní tloušťka sd: 87 m
| tepelná izolace - včetně spádových klínů | EPS 100 S, (Bachl)
expandovaný stabilizovaný polystyren - EPS 100 S stabil
tepelná vodivost: λ = 0,037 W/mK
tl. viz tabulka skladeb
pokládka - 2 vrstvy, prokládaně
izol. desky musí splňovat požadavek na tuhost i při aplikaci na TR plech
| separační vrstva | Filtek (Dektrade)
netkaná geotextílie, mat. 100% polypropylen
s odolností proti plísním, běžným chemikáliím
plošná hmotnost 300g/m2
pevnost v tahu: v podélném směru 20 kN/m (-2 kN/m), v příčném směru 11,5 kN/m (-1,0 kN/m)
tažnost: v podélném směru 70 % (±20 %), v příčném směru 115 % (±25 %)
odolnost proti dynamickému protržení: 10 mm (+3 mm)
odolnost proti statickému protržení: 2300 N (-300N)
| povlaková střešní krytina - BROOF (t3) | DEKPLAN 76 (Dektrade)
Hydroizolační fólie z měkčeného PVC
odolná proti účinkům UV záření a vyhovující požadavkům na účinky umělého povětrnostního stárnutí
vhodná pro použití v požárně neb. prostoru
tloušťka: 2,0mm
plošná hmotnost: 2,35 kg/m2
rozměrová stálost: 0,3 % dle EN 1107-2
faktor difúzního odporu: 15000
odolnost proti krupobití: 17 m/s dle EN 13583
Chování při vnějším požáru - třída: BROOF (t1), BROOF (t3), dle EN 13501-5
třída reakce na oheň: E dle EN 13501-1
max. tahová síla N/50mm: 1000 v podélném směru , 1000 v příčném směru
tažnost: v podélném směru 15%, v příčném směru 15 %
odolnost proti statickému zatížení: 20 kg
odolnost proti nárazu: 300 mm
Odolnost proti protrhávání: podélně 180N, příčně 180 N dle EN 12310-2
Odolnost proti odlupování ve spoji: 150 N/50 mm dle EN 12316-2
Smyková odolnost ve spoji: 800 N/50 mm dle EN 12317-2
Ohebnost za nízkých teplot: -25st. C dle EN 495-5
napínaný podhled
PVC stabilizovaná, plastifikovaná fólie, průsvitná - OPAK pro napínané podhledy
tloušťka: 170 µm
plošná hmotnost: 221 g/m2
třída reakce na oheň: B dle EN 13501-1, klasifikace: B-s2, d0
dodávka včetně osazovacího rámečku
minerální kazetový podhled
podhledové minerální kazety 600x600mm, hrana A15
dodávka včetně roštu
tl. kazet 15 mm vyrobeny z minerální vlny
kazety: bílý povrch, na rubové straně netkaná tetílie ze skelného vlákna, boky opatřeny nátěrem
hmotnost: 2kg / m2
třída reakce na oheň: A dle EN 13501-1
koeficient odraženého světla dle ISO 7724-2 min. 85%
rozměrová stálost až do 100% relat. vlhkosti vzduchu v interiéru

## 01-Podlahy
Rozšíření nástavby školy - SPŠ Brno
Ozn. | Materiál konstrukce podlahy - č. místnosti | tl. [mm] | pozn.
P01 | PVC - Homogenní bio-vinylová podlaha | nová schodišťová ramena
| PVC / VINYL | 2
| lepidlo na PVC / VINYL | 1
| vyrovnávací stěrka | 2 | přebrousit
penetrace
| nadbetonované schod. stupně z betonu C20/25 | 150 | přebrousit
| ocel. schodnice + TR plech a bet. C20/25 viz statika | 180
| SDK opláštění tl. 12,5 - REI 15 DP1 | 12.5
| stěrka + penetrace | 2
výmalba
| Celkem konstrukce | 349.5
P01a | PVC - Homogenní bio-vinylová podlaha | nová podesta
| PVC / VINYL | 2
| lepidlo na PVC / VINYL | 1
| vyrovnávací stěrka |  | přebrousit
| penetrace | 2
| litý cementový potěr F5 | 55 | dilatovat dle tgl předpisu výrobce
| kročejová izolace MV | 40
PE fólie
| TR plech a bet. C16/20 viz statika | 100
| ocel. stropnice viz statika | 180
| SDK podhled D112 - REI 15 DP1 | 12.5
| instalační dutina | 285
| minerální podhled | 15
| Celkem konstrukce | 692.5
P02 | PVC - Homogenní bio-vinylová podlaha | učebny, chodby, kabinet
| PVC / VINYL | 2
| lepidlo na PVC / VINYL | 1
penetrace
| vyrovnávací samonivelační stěrka | 5
| litý cementový potěr F5 | 55 | dilatovat dle tgl předpisu výrobce
| kročejová izolace MV | 40
PE fólie
| vyrovnávací pěnobeton CF400-E | 45
| stávající stropní konstrukce |  | panely / žb deska
| Celkem podlahová konstrukce | 148
P03 | PVC - Homogenní bio-vinylová podlaha | PODIUM
| PVC / VINYL | 2
| lepidlo na PVC / VINYL | 1
| vyztužená vyrovnávací samonivelační stěrka | 3
penetrace
| systémová sádrovláknitá podlahová deska P+D/ E20 | 20
| dřevěné hranololy 60/150 á 625 mm | 175
| litý cementový potěr F5 | 55 | dilatovat dle tgl předpisu výrobce
| kročejová izolace MV | 40
PE fólie
| vyrovnávací pěnobeton CF400-E | 45
| stávající stropní konstrukce |  | panely / žb deska
| Celkem podlahová konstrukce | 341
P04 | Ker. dlažba | soc. zázemí
| ker. dlažba + spárovačka | 8 | protiskluz., včetně soklu a ker. obkladu
| lep. tmel plnoplošně | 2
| hydroizolační stěrka | 2
penetrace
| litý cementový potěr F5 | 50 | dilatovat dle tgl předpisu výrobce
| kročejová izolace MV | 40
PE fólie
| vyrovnávací pěnobeton CF400-E | 45
| stávající stropní konstrukce |  | panely / žb deska
| Celkem podlahová konstrukce | 147

## Střecha
Rozšíření nástavby školy - SPŠ Brno
Ozn. | Materiál konstrukce střech a podhledů | tl. [mm] | pozn.
S01 | Plochá střecha | hlavní střecha na nástavbě / BROOF (t3)
| PVC krytina | 1.8 | mech. kotveno
| geotextílie | 3
| tep. izolace - spádové klíny EPS 200 S - 2% spád | 20 | -250
| tep. izolace EPS 100 | 200
PE fólie
| parozábrana - asfalt. pás | 5 | samolepící na TR plech a po obvodě vytaženo na atiku a napojit na svislou parotěsnou fólii obvodových stěn
| ocel. TR plech - viz statika | 150
| OK - ocel. rámy HEA viz statika | 240 | resp. 300
| SDK požární podhled D112, ocel. rošt zavěšený na TR plechu | 65 | REI 30 - viz PBŘ
| instalační meziprostor | 300
| kazetový minerální podhled | 15
| Celkem | 999.8 | - 1230 mm
S02 | Plochá střecha | krček / BROOF (t3)
| PVC krytina | 1.8 | mech. kotveno
| geotextílie | 3
| tep. izolace - spádové klíny EPS 200 S - 2% spád | 20 | - 60 mm
| tep. izolace EPS 100 | 200
PE fólie
| parozábrana - asfalt. pás | 5 | samolepící na OSB a po obvodě vytaženo na atiku a napojit na svislou parotěsnou fólii obvodových stěn
| OSB 25 mm P+D | 25
| OK - ocel. rámy viz statika | 100
| SDK požární podhled D112, ocel. rošt zavěšený na TR plechu | 65 | REI 30 - viz PBŘ
| instalační meziprostor | 220
| kazetový minerální podhled | 15
| Celkem | 654.8 | - 695 mm
S03 | Plochá střecha | spodní střecha vedle nástavby / BROOF (t3)
| PVC krytina | 1.8 | mech. kotveno
| geotextílie | 3
| tep. izolace - spádové klíny EPS 200 S - 2% spád | 20 | -250 / nové spádování a doplnění střechy
| tep. izolace EPS 100 | 200 | stávající vrstva
PE fólie
| parozábrana - asfalt. pás | 5 | stávající vrstva
stropní panely / žb deska nad 4.np
| Celkem | 229.8

## Stěny
Rozšíření nástavby školy - SPŠ Brno
Ozn. | Materiál konstrukce obvodových stěn | tl. [mm] | pozn.
W01 | Standardní obvodová stěna - kontaktní zatpl. systém - EW 30-DP3, Etics
| fasádní omítka na perlinku a stěrku | 15
| Fasádní vata z kamenné vlny | 200 | lepená a mechanicky kotvená, Etics
| certifikovaná dřevěná vícevrstvá šroubovaná deska s vloženou parotěs. fólií | 81 | certifikovaná skladba - EI 30 DP3
| instalační dutina | 100
| SDK předstěna na ocel. profilech | 65 | staticky nezávislá na dřevěné desce
| Celkem | 461
W01a | Standardní atika - kontaktní zatpl. systém - EW 30-DP3, Etics
| fasádní omítka na perlinku a stěrku | 15
| Fasádní vata z kamenné vlny | 200 | lepená a mechanicky kotvená, Etics
| OSB deska | 16
| Fasádní vata z kamenné vlny + fošny 40/200 na svislo | 200 | fošny á 500 mm, Etics
| certifikovaná dřevěná vícevrstvá šroubovaná deska s vloženou parotěs. fólií | 81 | certifikovaná skladba - EI 30 DP3
| Celkem | 512
W02 | Obvodová stěna - kontaktní zatpl. systém - EI 30-DP1 - svislé požární pásy a obvodová stěna na CHÚC, Etics
| fasádní omítka na perlinku a stěrku | 15
| Fasádní vata z kamenné vlny | 200
| cementotřísková deska | 18 | třída reakce na oheň EN 13 501-1 je A2-s1, d0
| ocel. nosný rošt - jakl viz statika + MV | 60 | ocel. prvky vypěnit PUR pěnou
| parotěsná fólie |  | pečlive napojit po obvodě na parotěs W01 a střechy
| instalační dutina | 103
| SDK předstěna na ocel. profilech | 65 | viz PBŘ
| Celkem | 461
W02a | Atika EW 30-DP1 - kontaktní zatpl. systém - svislé požární pásy, obvodová stěna na CHÚC, Etics
| fasádní omítka na perlinku a stěrku | 15
| Fasádní vata z kamenné vlny | 200
| cementotřísková deska | 18 | třída reakce na oheň EN 13 501-1 je A2-s1, d0
| ocel. nosný rošt - konzola - jakl viz statika + MV | 200
| ocel. nosný rošt - jakl viz statika + MV | 60 | ocel. prvky vypěnit PUR pěnou
| cementotřísková deska nad TR plechy po H.H. atiky | 18 | podklad pro asfaltový parotěs. pás střechy
| parotěsná fólie |  | pečlive napojit po obvodě na parotěs W01 a střechy
| Celkem | 511
W03 | Zateplení obvodové stěny - stávající atikový panel - kontaktní zatpl. systém - REI 15 DP1 - vodorovný pož. pás
| fasádní omítka na perlinku a stěrku | 15
| Fasádní vata z kamenné vlny | 140 | demontovat stávající zateplení KZS s EPS
| stávající atikový panel | 300
| stávající omítka | 20
| Celkem | 475