## Stěny navrhovaný stav
Poznámky
1. | Veškeré kontaktní zateplení fasády bude provedeno jako systémové řešení v rámci cerfifikovaného kontaktního zateplovacího systému (evropský certifikát ETA).
2. | Napojení konstrukcí, dilatací, ukončení rohů, … bude realizováno dle typových detailů výrobců použitých materiálů a s použitím všech systémových výrobků, které jsou součástí dodávaného certifikovaného zateplení.
3. | Všechny pohledové prvky je nutné prvně vyvzorkovat a odsouhlasit investorem.
Označení | Typ, popis:
W1 | Zateplovací systém ETICS s evropským certifikátem ETA - obvodové zdivo 300mm nad upraveným terénem - kvalit. třída A dle CZB | TL. [mm]
vzduch 20°C, vlhkost 50%
| Povrchová vrstva | 15
Stávající vnitřní vápenocementová omítka
| Nosná vrstva | 300
Stávající zdivo - cihly CD Týn-1
| Povrchová vrstva | 15
Cihelný obklad - odstranění cihleného podkladu, očištění podkladu, úprava povrchu vyrovnávací hmotou. Stávající omítka - očištění podkladu, vyspravení trhlin, aplikace vyrovnávací hmoty.
| Lepící vrstva | 20
Paropropustná lepicí hmota na bázi cementu určená především k lepení a stěrkování (armovací vrstva) fasádních izolačních desek
Faktor difúzního odporu cca 50. Součinitel tepelné vodivosti 0,8 W.m-1.K-1. Min. přídržnost k podkladu: EPS a MW 0,08 MPa, beton 0,25 MPa. Spotřeba cca 3–4 kg/m2 k lepení EPS–F.
Pro lepení tepelné izolace na dřevěný podklad bude použito bezcementového disperzního lepidla.
| Tepelněizolační vrstva | 180
Tepelná izolace EPS 70F
Součinitel tepelné vodivosti λd = 0,039 W/m.K. Faktor difúzního odporu (μ) 20-40. Třída reakce na oheň E.
Nalepit k soudržnému podkladu s nerovností nejvýše 20 mm na metrové lati (v případě větších nerovností je potřeba provést lokální nebo celoplošné vyrovnání vhodnou maltovou směsí). V systému budou použity schválené hmoždinky dle výrobce KZS. Pro zamezení vlivu tepelných mostů budou použity šroubovací hmoždinky se zápustnou montáží a zátkou z tepelného izolantu. Fixovat proti účinkům sání větru mechanickým kotvením. Před realizací nutno ověřit únosnosti kotev v podkladu výtažnými zkouškami. Zajištění výtažných zkoušek, návrh kotevních prvků a kotevní plán zajistí genrální zhotovitel stavby.
| Stěrkovací vrstva | 6
Paropropustná lepicí hmota na bázi cementu určená především k lepení a stěrkování (armovací vrstva) fasádních izolačních desek
Faktor difúzního odporu cca 50. Součinitel tepelné vodivosti 0,8 W.m-1.K-1. Min. přídržnost k podkladu: EPS a MW 0,08 MPa, beton 0,25 MPa. Spotřeba cca 3–4 kg/m2 ke stěrkování EPS–F.
Základní vrstva se provádí v celkové tloušťce 2 – 6 mm, optimálně 3 - 4 mm. Před nanesením povrchové úpravy musí být dodržena technologická přestávka min. 7 dní.
| Výztužná vrstva | -
Sklotextilní síťovina pro vyztyžení stěrkové vrstvy zateplovacího systému
Velikost ok cca 4 x 4 mm, plošná hmotnost >145 g/m2, zatížení na mezi pevnosti > 2000 N/ 50 mm. Spotřeba cca 1,1 m2 na plochu 1 m2.
Ozubeným hladítkem (zub 10mm) se nanese stěrkovací hmota, na podklad, do hmoty se vtlačí sklotextilní síťovina ve svislých pásech (mírně napnutá, bez průhybů či vzdutí) s přesahem min. 100 mm a zahladí se do roviny. Krytí stěrkovou vrstvou min. 1 mm. Sklotextilní síťovina pro vyztyžení stěrkové vrstvy zateplovacího systému.
| Adhezní vrstva | -
Základní nátěr na bázi organického pojiva
Univerzální probarvitelný základní nátěr pro vyrovnání nasákavosti minerálních podkladů a zajištění přilnavosti pastózních strukturálních omítek. Faktor difúzního odporu cca 150. Spotřeba cca 2,0 - 2,5 kg/m2.
Teplota vzduchu, podkladu a zpracovávané hmoty nesmí během zpracování a schnutí klesnout pod +5 °C. Základní nátěr se důkladně promísí pomaluběžným mísidlem a následně se nanáší štětkou nebo válečkem. Nutná technologická přestávka před nanášením omítky na základní nátěr je min. 24 hodin.
| Ochranná vrstva | 2
Jednosložková silikonová omítka pastovité konzistence, vyztužená vlákny, odolná proti účinkům povětrnostních vlivů, vysoce vodoodpudivá, paropropustná, omyvatelná, odolná vůči znečištění. Tři stupně biocidní ochrany
Škrábaná omítka 2,0. Faktor difúzního odporu 40-60. Součinitel tepelné vodivosti 0,7 W.m-1.K-1. Spotřeba cca 2,9 kg/m2. Reakce na oheň B. Soudržnost ≥0,3 MPa.
Přípustná teplota vzduchu a materiálu podkladu se musí během zpracování a schnutí tenkovrstvých omítek pohybovat v rozmezí + 5°C až + 30 °C, pokud dokumentace ETICS nestanoví jinak.
| Tloušťka skladby celkem | 523 | mm
| Požární odolnost | dle PBŘ
| Součinitel prostupu tepla | viz energetický audit a PENB | W/m2.K
| Vážená stavební neprůzvučnost R´W | - | dB
Označení | Typ, popis:
W2 | Zateplovací systém ETICS s evropským certifikátem ETA - obvodové zdivo 300mm nad upraveným terénem - kvalit. třída A dle CZB | TL. [mm]
vzduch 20°C, vlhkost 50%
| Povrchová vrstva | 15
Stávající vnitřní vápenocementová omítka
| Nosná vrstva | 300
Stávající zdivo - cihly CD Týn-1
| Povrchová vrstva | 15
Cihelný obklad - odstranění cihleného podkladu, očištění podkladu, úprava povrchu vyrovnávací hmotou. Stávající omítka - očištění podkladu, vyspravení trhlin, aplikace vyrovnávací hmoty.
| Lepící vrstva | 20
Paropropustná lepicí hmota na bázi cementu určená především k lepení a stěrkování (armovací vrstva) fasádních izolačních desek
Faktor difúzního odporu cca 50. Součinitel tepelné vodivosti 0,8 W.m-1.K-1. Min. přídržnost k podkladu: EPS a MW 0,08 MPa, beton 0,25 MPa. Spotřeba cca 3–4 kg/m2 k lepení EPS–F.
Pro lepení tepelné izolace na dřevěný podklad bude použito bezcementového disperzního lepidla.
| Tepelněizolační vrstva | 140
Tepelná izolace EPS F šedý
Součinitel tepelné vodivosti λd = 0,032 W/m.K. Faktor difúzního odporu (μ) 20-40. Třída reakce na oheň E.
Nalepit k soudržnému podkladu s nerovností nejvýše 20 mm na metrové lati (v případě větších nerovností je potřeba provést lokální nebo celoplošné vyrovnání vhodnou maltovou směsí). V systému budou použity schválené hmoždinky dle výrobce KZS. Pro zamezení vlivu tepelných mostů budou použity šroubovací hmoždinky se zápustnou montáží a zátkou z tepelného izolantu. Fixovat proti účinkům sání větru mechanickým kotvením. Před realizací nutno ověřit únosnosti kotev v podkladu výtažnými zkouškami. Zajištění výtažných zkoušek, návrh kotevních prvků a kotevní plán zajistí genrální zhotovitel stavby.
| Stěrkovací vrstva | 6
Paropropustná lepicí hmota na bázi cementu určená především k lepení a stěrkování (armovací vrstva) fasádních izolačních desek
Faktor difúzního odporu cca 50. Součinitel tepelné vodivosti 0,8 W.m-1.K-1. Min. přídržnost k podkladu: EPS a MW 0,08 MPa, beton 0,25 MPa. Spotřeba cca 3–4 kg/m2 ke stěrkování EPS–F.
Základní vrstva se provádí v celkové tloušťce 2 – 6 mm, optimálně 3 - 4 mm. Před nanesením povrchové úpravy musí být dodržena technologická přestávka min. 7 dní.
| Výztužná vrstva | -
Sklotextilní síťovina pro vyztyžení stěrkové vrstvy zateplovacího systému
Velikost ok cca 4 x 4 mm, plošná hmotnost >145 g/m2, zatížení na mezi pevnosti > 2000 N/ 50 mm. Spotřeba cca 1,1 m2 na plochu 1 m2.
Ozubeným hladítkem (zub 10mm) se nanese stěrkovací hmota, na podklad, do hmoty se vtlačí sklotextilní síťovina ve svislých pásech (mírně napnutá, bez průhybů či vzdutí) s přesahem min. 100 mm a zahladí se do roviny. Krytí stěrkovou vrstvou min. 1 mm. Sklotextilní síťovina pro vyztyžení stěrkové vrstvy zateplovacího systému.
| Adhezní vrstva | -
Základní nátěr na bázi organického pojiva
Univerzální probarvitelný základní nátěr pro vyrovnání nasákavosti minerálních podkladů a zajištění přilnavosti pastózních strukturálních omítek. Faktor difúzního odporu cca 150. Spotřeba cca 2,0 - 2,5 kg/m2.
Teplota vzduchu, podkladu a zpracovávané hmoty nesmí během zpracování a schnutí klesnout pod +5 °C. Základní nátěr se důkladně promísí pomaluběžným mísidlem a následně se nanáší štětkou nebo válečkem. Nutná technologická přestávka před nanášením omítky na základní nátěr je min. 24 hodin.
| Ochranná vrstva | 2
Jednosložková silikonová omítka pastovité konzistence, vyztužená vlákny, odolná proti účinkům povětrnostních vlivů, vysoce vodoodpudivá, paropropustná, omyvatelná, odolná vůči znečištění. Tři stupně biocidní ochrany
Škrábaná omítka 2,0. Faktor difúzního odporu 40-60. Součinitel tepelné vodivosti 0,7 W.m-1.K-1. Spotřeba cca 2,9 kg/m2. Reakce na oheň B. Soudržnost ≥0,3 MPa.
Přípustná teplota vzduchu a materiálu podkladu se musí během zpracování a schnutí tenkovrstvých omítek pohybovat v rozmezí + 5°C až + 30 °C, pokud dokumentace ETICS nestanoví jinak.
| Tloušťka skladby celkem | 483 | mm
| Požární odolnost | dle PBŘ
| Součinitel prostupu tepla | viz energetický audit a PENB | W/m2.K
| Vážená stavební neprůzvučnost R´W | - | dB
Označení | Typ, popis:
W3 | Zateplovací systém ETICS s evropským certifikátem ETA - obvodové zdivo - oblast soklu | TL. [mm]
vzduch 20°C, vlhkost 50%
| Povrchová vrstva | 15
Stávající vnitřní vápenocementová omítka
| Nosná vrstva | 300
Stávající zdivo - cihly CD Týn-1
| Hydroizolační vrstva | -
Stávající asfaltvý pás
| Povrchová vrstva | 15
Cihelný obklad - odstranění cihleného podkladu, očištění podkladu, úprava povrchu vyrovnávací hmotou. Stávající omítka - očištění podkladu, vyspravení trhlin, aplikace vyrovnávací hmoty.
| Lepící vrstva | 20
Dvousložkové živičné bezrozpouštědlové lepidlo na lepení desek z extrudovaného polystyrenu na svislé bitumenové izolace v oblasti základů a soklů, zpracovatelné za studena.
| Tepelněizolační vrstva | 180
Extrudovaný polystyren se strukturovaným povrchem a trvale neměnnými parametry i ve vlhkém prostředí určený zejména pro vnější tepelnou izolaci soklu a suterénních stěn.
Součinitel tepelné vodivosti λd = 0,038 W/m.K, desky řezat a zkracovat pouze minimálně. Minimální pevnost v tlaku při 10% stlačení 300 kPa
Tepelná izolace bude provedena min. 300 mm nad úroveň upraveného terénu.
| Stěrkovací vrstva | 6
Paropropustná lepicí hmota na bázi cementu určená především k lepení a stěrkování (armovací vrstva) fasádních izolačních desek
Faktor difúzního odporu cca 50. Součinitel tepelné vodivosti 0,8 W.m-1.K-1. Min. přídržnost k podkladu: EPS a MW 0,08 MPa, beton 0,25 MPa. Spotřeba cca 3–4 kg/m2 ke stěrkování.
Základní vrstva se provádí v celkové tloušťce 2 – 6 mm, optimálně 3 - 4 mm. Před nanesením povrchové úpravy musí být dodržena technologická přestávka min. 7 dní.
| Výztužná vrstva | -
Sklotextilní síťovina pro vyztyžení stěrkové vrstvy zateplovacího systému
Velikost ok cca 4 x 4 mm, plošná hmotnost >145 g/m2, zatížení na mezi pevnosti > 2000 N/ 50 mm. Spotřeba cca 1,1 m2 na plochu 1 m2.
Ozubeným hladítkem (zub 10mm) se nanese stěrkovací hmota, na podklad, do hmoty se vtlačí sklotextilní síťovina ve svislých pásech (mírně napnutá, bez průhybů či vzdutí) s přesahem min. 100 mm a zahladí se do roviny. Krytí stěrkovou vrstvou min. 1 mm. Sklotextilní síťovina pro vyztužení stěrkové vrstvy zateplovacího systému.
| Adhezní vrstva | -
Základní nátěr na bázi organického pojiva
Univerzální probarvitelný základní nátěr pro vyrovnání nasákavosti minerálních podkladů a zajištění přilnavosti pastózních strukturálních omítek. Faktor difúzního odporu cca 150. Spotřeba cca 2,0 - 2,5 kg/m2.
Teplota vzduchu, podkladu a zpracovávané hmoty nesmí během zpracování a schnutí klesnout pod +5 °C. Základní nátěr se důkladně promísí pomaluběžným mísidlem a následně se nanáší štětkou nebo válečkem. Nutná technologická přestávka před nanášením omítky na základní nátěr je min. 24 hodin.
| Ochranná vrstva | 2
Jednosložková silikonová omítka pastovité konzistence, vyztužená vlákny, odolná proti účinkům povětrnostních vlivů, vysoce vodoodpudivá, paropropustná, omyvatelná, odolná vůči znečištění. Tři stupně biocidní ochrany / nopová folie
V části nad terénem bude provedena silikonová omítka. Škrábaná omítka 2,0. Faktor difúzního odporu 40-60. Součinitel tepelné vodivosti 0,7 W.m-1.K-1. Spotřeba cca 2,9 kg/m2. Reakce na oheň B. Soudržnost ≥0,3 MPa. Přípustná teplota vzduchu a materiálu podkladu se musí během zpracování a schnutí tenkovrstvých omítek pohybovat v rozmezí + 5°C až + 30 °C, pokud dokumentace ETICS nestanoví jinak.
Pod terénem bude jako ochranná vrstva provedena nopová folie s velikostí nopu 20 mm, u terénu ukončena systémovou lištou.
| Ochranná vrstva | -
Hydrofobní nátěr
Transparentní impregnační nátěr na vodní bázi.
| Tloušťka skladby celkem | 523 | mm
| Požární odolnost | dle PBŘ
| Součinitel prostupu tepla | viz energetický audit a PENB | W/m2.K
| Vážená stavební neprůzvučnost R´W | - | dB
Označení | Typ, popis:
W4 | Zateplovací systém ETICS s evropským certifikátem ETA - obvodové zdivo - oblast soklu | TL. [mm]
vzduch 20°C, vlhkost 50%
| Povrchová vrstva | 15
Stávající vnitřní vápenocementová omítka
| Nosná vrstva | 300
Stávající zdivo - cihly CD Týn-1
| Hydroizolační vrstva | -
Stávající asfaltvý pás
| Povrchová vrstva | 15
Cihelný obklad - odstranění cihleného podkladu, očištění podkladu, úprava povrchu vyrovnávací hmotou. Stávající omítka - očištění podkladu, vyspravení trhlin, aplikace vyrovnávací hmoty.
| Lepící vrstva | 20
Dvousložkové živičné bezrozpouštědlové lepidlo na lepení desek z extrudovaného polystyrenu na svislé bitumenové izolace v oblasti základů a soklů, zpracovatelné za studena.
| Tepelněizolační vrstva | 140
Extrudovaný polystyren se strukturovaným povrchem a trvale neměnnými parametry i ve vlhkém prostředí určený zejména pro vnější tepelnou izolaci soklu a suterénních stěn.
Součinitel tepelné vodivosti λd = 0,038 W/m.K, desky řezat a zkracovat pouze minimálně. Minimální pevnost v tlaku při 10% stlačení 300 kPa
Tepelná izolace bude provedena min. 300 mm nad úroveň upraveného terénu.
| Stěrkovací vrstva | 6
Paropropustná lepicí hmota na bázi cementu určená především k lepení a stěrkování (armovací vrstva) fasádních izolačních desek
Faktor difúzního odporu cca 50. Součinitel tepelné vodivosti 0,8 W.m-1.K-1. Min. přídržnost k podkladu: EPS a MW 0,08 MPa, beton 0,25 MPa. Spotřeba cca 3–4 kg/m2 ke stěrkování.
Základní vrstva se provádí v celkové tloušťce 2 – 6 mm, optimálně 3 - 4 mm. Před nanesením povrchové úpravy musí být dodržena technologická přestávka min. 7 dní.
| Výztužná vrstva | -
Sklotextilní síťovina pro vyztyžení stěrkové vrstvy zateplovacího systému
Velikost ok cca 4 x 4 mm, plošná hmotnost >145 g/m2, zatížení na mezi pevnosti > 2000 N/ 50 mm. Spotřeba cca 1,1 m2 na plochu 1 m2.
Ozubeným hladítkem (zub 10mm) se nanese stěrkovací hmota, na podklad, do hmoty se vtlačí sklotextilní síťovina ve svislých pásech (mírně napnutá, bez průhybů či vzdutí) s přesahem min. 100 mm a zahladí se do roviny. Krytí stěrkovou vrstvou min. 1 mm. Sklotextilní síťovina pro vyztužení stěrkové vrstvy zateplovacího systému.
| Adhezní vrstva | -
Základní nátěr na bázi organického pojiva
Univerzální probarvitelný základní nátěr pro vyrovnání nasákavosti minerálních podkladů a zajištění přilnavosti pastózních strukturálních omítek. Faktor difúzního odporu cca 150. Spotřeba cca 2,0 - 2,5 kg/m2.
Teplota vzduchu, podkladu a zpracovávané hmoty nesmí během zpracování a schnutí klesnout pod +5 °C. Základní nátěr se důkladně promísí pomaluběžným mísidlem a následně se nanáší štětkou nebo válečkem. Nutná technologická přestávka před nanášením omítky na základní nátěr je min. 24 hodin.
| Ochranná vrstva | 2
Jednosložková silikonová omítka pastovité konzistence, vyztužená vlákny, odolná proti účinkům povětrnostních vlivů, vysoce vodoodpudivá, paropropustná, omyvatelná, odolná vůči znečištění. Tři stupně biocidní ochrany / nopová folie
V části nad terénem bude provedena silikonová omítka. Škrábaná omítka 2,0. Faktor difúzního odporu 40-60. Součinitel tepelné vodivosti 0,7 W.m-1.K-1. Spotřeba cca 2,9 kg/m2. Reakce na oheň B. Soudržnost ≥0,3 MPa. Přípustná teplota vzduchu a materiálu podkladu se musí během zpracování a schnutí tenkovrstvých omítek pohybovat v rozmezí + 5°C až + 30 °C, pokud dokumentace ETICS nestanoví jinak.
Pod terénem bude jako ochranná vrstva provedena nopová folie s velikostí nopu 20 mm, u terénu ukončena systémovou lištou.
| Ochranná vrstva | -
Hydrofobní nátěr
Transparentní impregnační nátěr na vodní bázi.
| Tloušťka skladby celkem | 483 | mm
| Požární odolnost | dle PBŘ
| Součinitel prostupu tepla | viz energetický audit a PENB | W/m2.K
| Vážená stavební neprůzvučnost R´W | - | dB
Označení | Typ, popis:
W5 | Zateplovací systém ETICS s evropským certifikátem ETA - obvodové zdivo - oblast soklu | TL. [mm]
vzduch 20°C, vlhkost 50%
| Povrchová vrstva | 15
Stávající vnitřní vápenocementová omítka
| Nosná vrstva | 300
Stávající zdivo - cihly CD Týn-1
| Hydroizolační vrstva | -
Stávající asfaltvý pás
| Povrchová vrstva | 15
Cihelný obklad - odstranění cihleného podkladu, očištění podkladu, úprava povrchu vyrovnávací hmotou. Stávající omítka - očištění podkladu, vyspravení trhlin, aplikace vyrovnávací hmoty.
| Lepící vrstva | 20
Dvousložkové živičné bezrozpouštědlové lepidlo na lepení desek z extrudovaného polystyrenu na svislé bitumenové izolace v oblasti základů a soklů, zpracovatelné za studena.
| Tepelněizolační vrstva | 50
Extrudovaný polystyren se strukturovaným povrchem a trvale neměnnými parametry i ve vlhkém prostředí určený zejména pro vnější tepelnou izolaci soklu a suterénních stěn.
Součinitel tepelné vodivosti λd = 0,038 W/m.K, desky řezat a zkracovat pouze minimálně. Minimální pevnost v tlaku při 10% stlačení 300 kPa
Tepelná izolace bude provedena min. 300 mm nad úroveň upraveného terénu.
| Stěrkovací vrstva | 6
Paropropustná lepicí hmota na bázi cementu určená především k lepení a stěrkování (armovací vrstva) fasádních izolačních desek
Faktor difúzního odporu cca 50. Součinitel tepelné vodivosti 0,8 W.m-1.K-1. Min. přídržnost k podkladu: EPS a MW 0,08 MPa, beton 0,25 MPa. Spotřeba cca 3–4 kg/m2 ke stěrkování.
Základní vrstva se provádí v celkové tloušťce 2 – 6 mm, optimálně 3 - 4 mm. Před nanesením povrchové úpravy musí být dodržena technologická přestávka min. 7 dní.
| Výztužná vrstva | -
Sklotextilní síťovina pro vyztyžení stěrkové vrstvy zateplovacího systému
Velikost ok cca 4 x 4 mm, plošná hmotnost >145 g/m2, zatížení na mezi pevnosti > 2000 N/ 50 mm. Spotřeba cca 1,1 m2 na plochu 1 m2.
Ozubeným hladítkem (zub 10mm) se nanese stěrkovací hmota, na podklad, do hmoty se vtlačí sklotextilní síťovina ve svislých pásech (mírně napnutá, bez průhybů či vzdutí) s přesahem min. 100 mm a zahladí se do roviny. Krytí stěrkovou vrstvou min. 1 mm. Sklotextilní síťovina pro vyztužení stěrkové vrstvy zateplovacího systému.
| Adhezní vrstva | -
Základní nátěr na bázi organického pojiva
Univerzální probarvitelný základní nátěr pro vyrovnání nasákavosti minerálních podkladů a zajištění přilnavosti pastózních strukturálních omítek. Faktor difúzního odporu cca 150. Spotřeba cca 2,0 - 2,5 kg/m2.
Teplota vzduchu, podkladu a zpracovávané hmoty nesmí během zpracování a schnutí klesnout pod +5 °C. Základní nátěr se důkladně promísí pomaluběžným mísidlem a následně se nanáší štětkou nebo válečkem. Nutná technologická přestávka před nanášením omítky na základní nátěr je min. 24 hodin.
| Ochranná vrstva | 2
Jednosložková silikonová omítka pastovité konzistence, vyztužená vlákny, odolná proti účinkům povětrnostních vlivů, vysoce vodoodpudivá, paropropustná, omyvatelná, odolná vůči znečištění. Tři stupně biocidní ochrany / nopová folie
V části nad terénem bude provedena silikonová omítka. Škrábaná omítka 2,0. Faktor difúzního odporu 40-60. Součinitel tepelné vodivosti 0,7 W.m-1.K-1. Spotřeba cca 2,9 kg/m2. Reakce na oheň B. Soudržnost ≥0,3 MPa. Přípustná teplota vzduchu a materiálu podkladu se musí během zpracování a schnutí tenkovrstvých omítek pohybovat v rozmezí + 5°C až + 30 °C, pokud dokumentace ETICS nestanoví jinak.
Pod terénem bude jako ochranná vrstva provedena nopová folie s velikostí nopu 20 mm, u terénu ukončena systémovou lištou.
| Ochranná vrstva | -
Hydrofobní nátěr
Transparentní impregnační nátěr na vodní bázi.
| Tloušťka skladby celkem | 393 | mm
| Požární odolnost | dle PBŘ
| Součinitel prostupu tepla | viz energetický audit a PENB | W/m2.K
| Vážená stavební neprůzvučnost R´W | - | dB
Označení | Typ, popis:
W6 | Zateplovací systém ETICS s evropským certifikátem ETA - obvodové zdivo 300mm nad upraveným terénem - kvalit. třída A dle CZB | TL. [mm]
vzduch 20°C, vlhkost 50%
| Povrchová vrstva | 15
Stávající vnitřní vápenocementová omítka
| Nosná vrstva | 300
Stávající zdivo - cihly CD Týn-1
| Povrchová vrstva | 15
Cihelný obklad - odstranění cihleného podkladu, očištění podkladu, úprava povrchu vyrovnávací hmotou. Stávající omítka - očištění podkladu, vyspravení trhlin, aplikace vyrovnávací hmoty.
| Lepící vrstva | 20
Paropropustná lepicí hmota na bázi cementu určená především k lepení a stěrkování (armovací vrstva) fasádních izolačních desek
Faktor difúzního odporu cca 50. Součinitel tepelné vodivosti 0,8 W.m-1.K-1. Min. přídržnost k podkladu: EPS a MW 0,08 MPa, beton 0,25 MPa. Spotřeba cca 4–5 kg/m2 k lepení MW.
Pro lepení tepelné izolace na dřevěný podklad bude použito bezcementového disperzního lepidla.
| Tepelněizolační vrstva | 180
Tepelná izolace z minerálních fasádních desek s podélnou orientací vláken
Součinitel tepelné vodivosti λd = 0,039 W/m.K. Faktor difúzního odporu (μ) 1. Třída reakce na oheň A1.
Nalepit k soudržnému podkladu s nerovností nejvýše 20 mm na metrové lati (v případě větších nerovností je potřeba provést lokální nebo celoplošné vyrovnání vhodnou maltovou směsí). V systému budou použity schválené hmoždinky dle výrobce KZS. Pro zamezení vlivu tepelných mostů budou použity šroubovací hmoždinky se zápustnou montáží a zátkou z tepelného izolantu. Fixovat proti účinkům sání větru mechanickým kotvením. Před realizací nutno ověřit únosnosti kotev v podkladu výtažnými zkouškami. Zajištění výtažných zkoušek, návrh kotevních prvků a kotevní plán zajistí genrální zhotovitel stavby.
| Stěrkovací vrstva | 6
Paropropustná lepicí hmota na bázi cementu určená především k lepení a stěrkování (armovací vrstva) fasádních izolačních desek
Faktor difúzního odporu cca 50. Součinitel tepelné vodivosti 0,8 W.m-1.K-1. Min. přídržnost k podkladu: EPS a MW 0,08 MPa, beton 0,25 MPa. Spotřeba cca 4–6 kg/m2 ke stěrkování MW.
Základní vrstva se provádí v celkové tloušťce 2 – 6 mm, optimálně 3 - 4 mm. Před nanesením povrchové úpravy musí být dodržena technologická přestávka min. 7 dní.
| Výztužná vrstva | -
Sklotextilní síťovina pro vyztyžení stěrkové vrstvy zateplovacího systému
Velikost ok cca 4 x 4 mm, plošná hmotnost >145 g/m2, zatížení na mezi pevnosti > 2000 N/ 50 mm. Spotřeba cca 1,1 m2 na plochu 1 m2.
Ozubeným hladítkem (zub 10mm) se nanese stěrkovací hmota, na podklad, do hmoty se vtlačí sklotextilní síťovina ve svislých pásech (mírně napnutá, bez průhybů či vzdutí) s přesahem min. 100 mm a zahladí se do roviny. Krytí stěrkovou vrstvou min. 1 mm. Sklotextilní síťovina pro vyztyžení stěrkové vrstvy zateplovacího systému.
| Adhezní vrstva | -
Základní nátěr na bázi organického pojiva
Univerzální probarvitelný základní nátěr pro vyrovnání nasákavosti minerálních podkladů a zajištění přilnavosti pastózních strukturálních omítek. Faktor difúzního odporu cca 150. Spotřeba cca 2,0 - 2,5 kg/m2.
Teplota vzduchu, podkladu a zpracovávané hmoty nesmí během zpracování a schnutí klesnout pod +5 °C. Základní nátěr se důkladně promísí pomaluběžným mísidlem a následně se nanáší štětkou nebo válečkem. Nutná technologická přestávka před nanášením omítky na základní nátěr je min. 24 hodin.
| Ochranná vrstva | 2
Jednosložková silikonová omítka pastovité konzistence, vyztužená vlákny, odolná proti účinkům povětrnostních vlivů, vysoce vodoodpudivá, paropropustná, omyvatelná, odolná vůči znečištění. Tři stupně biocidní ochrany
Škrábaná omítka 2,0. Faktor difúzního odporu 40-60. Součinitel tepelné vodivosti 0,7 W.m-1.K-1. Spotřeba cca 2,9 kg/m2. Reakce na oheň B. Soudržnost ≥0,3 MPa.
Přípustná teplota vzduchu a materiálu podkladu se musí během zpracování a schnutí tenkovrstvých omítek pohybovat v rozmezí + 5°C až + 30 °C, pokud dokumentace ETICS nestanoví jinak.
| Tloušťka skladby celkem | 523 | mm
| Požární odolnost | dle PBŘ
| Součinitel prostupu tepla | viz energetický audit a PENB | W/m2.K
| Vážená stavební neprůzvučnost R´W | - | dB
Označení | Typ, popis:
W7 | Zateplovací systém ETICS s evropským certifikátem ETA - obvodové zdivo 300mm nad upraveným terénem - kvalit. třída A dle CZB | TL. [mm]
vzduch 20°C, vlhkost 50%
| Povrchová vrstva | 15
Stávající vnitřní vápenocementová omítka
| Nosná vrstva | 300
Stávající zdivo - cihly CD Týn-1
| Povrchová vrstva | 15
Cihelný obklad - odstranění cihleného podkladu, očištění podkladu, úprava povrchu vyrovnávací hmotou. Stávající omítka - očištění podkladu, vyspravení trhlin, aplikace vyrovnávací hmoty.
| Lepící vrstva | 20
Paropropustná lepicí hmota na bázi cementu určená především k lepení a stěrkování (armovací vrstva) fasádních izolačních desek
Faktor difúzního odporu cca 50. Součinitel tepelné vodivosti 0,8 W.m-1.K-1. Min. přídržnost k podkladu: EPS a MW 0,08 MPa, beton 0,25 MPa. Spotřeba cca 4–5 kg/m2 k lepení MW.
Pro lepení tepelné izolace na dřevěný podklad bude použito bezcementového disperzního lepidla.
| Tepelněizolační vrstva | 140
Tepelná izolace z minerálních fasádních desek s podélnou orientací vláken
Součinitel tepelné vodivosti λd = 0,039 W/m.K. Faktor difúzního odporu (μ) 1. Třída reakce na oheň A1.
Nalepit k soudržnému podkladu s nerovností nejvýše 20 mm na metrové lati (v případě větších nerovností je potřeba provést lokální nebo celoplošné vyrovnání vhodnou maltovou směsí). V systému budou použity schválené hmoždinky dle výrobce KZS. Pro zamezení vlivu tepelných mostů budou použity šroubovací hmoždinky se zápustnou montáží a zátkou z tepelného izolantu. Fixovat proti účinkům sání větru mechanickým kotvením. Před realizací nutno ověřit únosnosti kotev v podkladu výtažnými zkouškami. Zajištění výtažných zkoušek, návrh kotevních prvků a kotevní plán zajistí genrální zhotovitel stavby.
| Stěrkovací vrstva | 6
Paropropustná lepicí hmota na bázi cementu určená především k lepení a stěrkování (armovací vrstva) fasádních izolačních desek
Faktor difúzního odporu cca 50. Součinitel tepelné vodivosti 0,8 W.m-1.K-1. Min. přídržnost k podkladu: EPS a MW 0,08 MPa, beton 0,25 MPa. Spotřeba cca 4–6 kg/m2 ke stěrkování MW.
Základní vrstva se provádí v celkové tloušťce 2 – 6 mm, optimálně 3 - 4 mm. Před nanesením povrchové úpravy musí být dodržena technologická přestávka min. 7 dní.
| Výztužná vrstva | -
Sklotextilní síťovina pro vyztyžení stěrkové vrstvy zateplovacího systému
Velikost ok cca 4 x 4 mm, plošná hmotnost >145 g/m2, zatížení na mezi pevnosti > 2000 N/ 50 mm. Spotřeba cca 1,1 m2 na plochu 1 m2.
Ozubeným hladítkem (zub 10mm) se nanese stěrkovací hmota, na podklad, do hmoty se vtlačí sklotextilní síťovina ve svislých pásech (mírně napnutá, bez průhybů či vzdutí) s přesahem min. 100 mm a zahladí se do roviny. Krytí stěrkovou vrstvou min. 1 mm. Sklotextilní síťovina pro vyztyžení stěrkové vrstvy zateplovacího systému.
| Adhezní vrstva | -
Základní nátěr na bázi organického pojiva
Univerzální probarvitelný základní nátěr pro vyrovnání nasákavosti minerálních podkladů a zajištění přilnavosti pastózních strukturálních omítek. Faktor difúzního odporu cca 150. Spotřeba cca 2,0 - 2,5 kg/m2.
Teplota vzduchu, podkladu a zpracovávané hmoty nesmí během zpracování a schnutí klesnout pod +5 °C. Základní nátěr se důkladně promísí pomaluběžným mísidlem a následně se nanáší štětkou nebo válečkem. Nutná technologická přestávka před nanášením omítky na základní nátěr je min. 24 hodin.
| Ochranná vrstva | 2
Jednosložková silikonová omítka pastovité konzistence, vyztužená vlákny, odolná proti účinkům povětrnostních vlivů, vysoce vodoodpudivá, paropropustná, omyvatelná, odolná vůči znečištění. Tři stupně biocidní ochrany
Škrábaná omítka 2,0. Faktor difúzního odporu 40-60. Součinitel tepelné vodivosti 0,7 W.m-1.K-1. Spotřeba cca 2,9 kg/m2. Reakce na oheň B. Soudržnost ≥0,3 MPa.
Přípustná teplota vzduchu a materiálu podkladu se musí během zpracování a schnutí tenkovrstvých omítek pohybovat v rozmezí + 5°C až + 30 °C, pokud dokumentace ETICS nestanoví jinak.
| Tloušťka skladby celkem | 483 | mm
| Požární odolnost | dle PBŘ
| Součinitel prostupu tepla | viz energetický audit a PENB | W/m2.K
| Vážená stavební neprůzvučnost R´W | - | dB
Označení | Typ, popis:
W8 | Zateplovací systém ETICS s evropským certifikátem ETA - obvodové zdivo 300mm nad upraveným terénem - kvalit. třída A dle CZB | TL. [mm]
vzduch 20°C, vlhkost 50%
| Povrchová vrstva | 15
Stávající vnitřní vápenocementová omítka
| Nosná vrstva | 300
Stávající zdivo - cihly CD Týn-1
| Povrchová vrstva | 15
Cihelný obklad - odstranění cihleného podkladu, očištění podkladu, úprava povrchu vyrovnávací hmotou. Stávající omítka - očištění podkladu, vyspravení trhlin, aplikace vyrovnávací hmoty.
| Lepící vrstva | 20
Paropropustná lepicí hmota na bázi cementu určená především k lepení a stěrkování (armovací vrstva) fasádních izolačních desek
Faktor difúzního odporu cca 50. Součinitel tepelné vodivosti 0,8 W.m-1.K-1. Min. přídržnost k podkladu: EPS a MW 0,08 MPa, beton 0,25 MPa. Spotřeba cca 4–5 kg/m2 k lepení MW.
Pro lepení tepelné izolace na dřevěný podklad bude použito bezcementového disperzního lepidla.
| Tepelněizolační vrstva | 50
Tepelná izolace z minerálních fasádních desek s podélnou orientací vláken
Součinitel tepelné vodivosti λd = 0,039 W/m.K. Faktor difúzního odporu (μ) 1. Třída reakce na oheň A1.
Nalepit k soudržnému podkladu s nerovností nejvýše 20 mm na metrové lati (v případě větších nerovností je potřeba provést lokální nebo celoplošné vyrovnání vhodnou maltovou směsí). V systému budou použity schválené hmoždinky dle výrobce KZS. Pro zamezení vlivu tepelných mostů budou použity šroubovací hmoždinky se zápustnou montáží a zátkou z tepelného izolantu. Fixovat proti účinkům sání větru mechanickým kotvením. Před realizací nutno ověřit únosnosti kotev v podkladu výtažnými zkouškami. Zajištění výtažných zkoušek, návrh kotevních prvků a kotevní plán zajistí genrální zhotovitel stavby.
| Stěrkovací vrstva | 6
Paropropustná lepicí hmota na bázi cementu určená především k lepení a stěrkování (armovací vrstva) fasádních izolačních desek
Faktor difúzního odporu cca 50. Součinitel tepelné vodivosti 0,8 W.m-1.K-1. Min. přídržnost k podkladu: EPS a MW 0,08 MPa, beton 0,25 MPa. Spotřeba cca 4–6 kg/m2 ke stěrkování MW.
Základní vrstva se provádí v celkové tloušťce 2 – 6 mm, optimálně 3 - 4 mm. Před nanesením povrchové úpravy musí být dodržena technologická přestávka min. 7 dní.
| Výztužná vrstva | -
Sklotextilní síťovina pro vyztyžení stěrkové vrstvy zateplovacího systému
Velikost ok cca 4 x 4 mm, plošná hmotnost >145 g/m2, zatížení na mezi pevnosti > 2000 N/ 50 mm. Spotřeba cca 1,1 m2 na plochu 1 m2.
Ozubeným hladítkem (zub 10mm) se nanese stěrkovací hmota, na podklad, do hmoty se vtlačí sklotextilní síťovina ve svislých pásech (mírně napnutá, bez průhybů či vzdutí) s přesahem min. 100 mm a zahladí se do roviny. Krytí stěrkovou vrstvou min. 1 mm. Sklotextilní síťovina pro vyztyžení stěrkové vrstvy zateplovacího systému.
| Adhezní vrstva | -
Základní nátěr na bázi organického pojiva
Univerzální probarvitelný základní nátěr pro vyrovnání nasákavosti minerálních podkladů a zajištění přilnavosti pastózních strukturálních omítek. Faktor difúzního odporu cca 150. Spotřeba cca 2,0 - 2,5 kg/m2.
Teplota vzduchu, podkladu a zpracovávané hmoty nesmí během zpracování a schnutí klesnout pod +5 °C. Základní nátěr se důkladně promísí pomaluběžným mísidlem a následně se nanáší štětkou nebo válečkem. Nutná technologická přestávka před nanášením omítky na základní nátěr je min. 24 hodin.
| Ochranná vrstva | 2
Jednosložková silikonová omítka pastovité konzistence, vyztužená vlákny, odolná proti účinkům povětrnostních vlivů, vysoce vodoodpudivá, paropropustná, omyvatelná, odolná vůči znečištění. Tři stupně biocidní ochrany
Škrábaná omítka 2,0. Faktor difúzního odporu 40-60. Součinitel tepelné vodivosti 0,7 W.m-1.K-1. Spotřeba cca 2,9 kg/m2. Reakce na oheň B. Soudržnost ≥0,3 MPa.
Přípustná teplota vzduchu a materiálu podkladu se musí během zpracování a schnutí tenkovrstvých omítek pohybovat v rozmezí + 5°C až + 30 °C, pokud dokumentace ETICS nestanoví jinak.
| Tloušťka skladby celkem | 393 | mm
| Požární odolnost | dle PBŘ
| Součinitel prostupu tepla | viz energetický audit a PENB | W/m2.K
| Vážená stavební neprůzvučnost R´W | - | dB
Označení | Typ, popis:
W9 | Betonová zídka zásobovací rampy | TL. [mm]
vzduch 20°C, vlhkost 50%
| Nosná vrstva |  | tl. není známá
Beton
Očištění podkladu, vyspravení trhlin, aplikace vyrovnávací hmoty
Penetrační vrstva
Penetrační nátěr
| Povrchová vrstva | 25
Nová vápenocementová omítka
Jádrová + štuková
Ochranná vrstva
Hydrofobní nátěr
Transparentní impregnační nátěr na vodní bázi.
| Tloušťka skladby celkem | 25 | mm
| Požární odolnost | dle PBŘ
| Součinitel prostupu tepla | viz energetický audit a PENB | W/m2.K
| Vážená stavební neprůzvučnost R´W | - | dB

## Střecha navrhovaný stav
Označení | Typ, popis:
S1b | Neobsazeno | TL. [mm]
Označení | Typ, popis:
S2b | Zateplení přístřešku nad zadním vchodem | TL. [mm]
| Hydroizolační vrstva - fólie z měkčeného PVC s polyesterovou výztužnou vložkou určená pro fixaci mechanickým kotvením. Plošná hmotnost 1,85 kg.m-2 (-5; +10 %). Účinná tloušťka 1,5 mm (-5; +10 %). Faktor difuzního odporu 15 000 (±4 500). Pevnost v tahu v podélném směru 1000 N/50 mm, v příčném směru 1000 N/50 mm. Tažnost v podélném směru 15 %, v příčném směru 15 %. Odolnost proti odlupování ve spoji 150 N/50 mm. Smyková odolnost ve spoji v podélném směru 800 N/50 mm, v příčném směru 800 N/50 mm. Třída chování při vnějším požáru BROOF(t3). Ohebnost za nízkých teplot -25 °C. Fixovat proti účinkům sání větru mechanickým kotvením. Před realizací nutno ověřit únosnosti kotev v podkladu výtažnými zkouškami. Zajištění výtažných zkoušek, návrh kotevních prvků a kotevní plán zajistí genrální zhotovitel stavby. | 1.5
Separační vrstva - netkaná textilie ze skleněných vláken, určená jako separační vrstva fóliového hydroizolačního povlaku střech s klasifikací BROOF(t3). Plošná hmotnost 120 g.m-2 (±10) %. Materiálové složení 100 % skleněné vlákno s pojivem. Pevnost v tahu v podélném směru ≥8,0 kN.m-1, v příčném směru ≥3,5 kN.m-1. Tažnost v podélném směru 1,4 (±0,2) %, v příčném směru 1,2 (±0,2) %. Textilie po omezenou dobu odolává účinkům UV záření.
| Tepelněizolační vrstva - tepelněizolační desky ze stabilizovaného pěnového polystyrenu. Pevnost v tlaku při 10 % deformaci 100 kPa. Deklarovaná hodnota součinitele tepelné vodivosti 0,037 W.m-1.K-1. Faktor difuzního odporu 30 – 70. Dlouhodobá teplotní odolnost 80 °C. Objemová hmotnost 18 - 23 kg.m-3. Třída reakce na oheň E. Jednotlivé vrstvy desek je nutno klást na vazbu. Montážně fixovat k podkladu mechanickým kotvením. | 80
| Tepelněizolační, spádová vrstva - tepelněizolační spádové klíny ze stabilizovaného pěnového polystyrenu. Maximální sklon 20 %, odstupňováno po 0,25 %. Pevnost v tlaku při 10 % deformaci 100 kPa. Deklarovaná hodnota součinitele tepelné vodivosti 0,037 W.m-1.K-1. Faktor difuzního odporu 30 – 70. Dlouhodobá teplotní odolnost 80 °C. Objemová hmotnost 18 – 23 kg.m-3. Třída reakce na oheň E. Kladečský plán spádových klínů zajistí genrální zhotovitel stavby. V případě vyhovující stávající spádové vrstvy bude od spádoých klínu upuštěno a budou aplikovány tepelně izolační desky v konstatní tloušťce 60mm. | 60-80 | min.
| Nosná stropní konstrukce - stávající ŽB konzolová deska | 150 | tl. byla odhadnuta - nebylo zaměřeno
| Povrchová vrstva - stávající venkovní omítka | 15
| Tepelněizolační vrstva podhledu - certifikovaný kontaktní zateplovací systém ETICS - tepelná izolace z minerálních fasádních desek s podélnou orientací vláken (λd = 0,039 W/(m.K)), silikonová omítka, barevné řešení viz výkres pohledů v části D.1.1, požadavky na KZS uvedeny v D.1.1.001 TECHNICKÁ ZPRÁVA | 180
| Tloušťka skladby celkem | 471,5 - 495,5 | mm
| Požární odolnost | dle PBŘ
| Součinitel prostupu tepla | - | W/m2K
| Vážená stavební neprůzvučnost R´W | - | dB

## Střecha stávající stav
Označení | Typ, popis:
S1a | Stávající střecha nad objektem jídelny | TL. [mm]
vzduch 20°C, vlhkost 55-60%
| Stabilizační betonová dlažba 5000x500mm | 60
Separační podložka pod dlažbou z polypropylenové textilie, plošná hmotnost 300g/m2
| Hydroizolační fólie z PVC-P se skleněnou výztužnou vložkou stabilní proti UV záření | 1.5
Separační polypropylenová textilie, plošná hmotnost 300g/m2
| Tepelní izolace ve spádu EPS 150S | 100,00-320,00
| Tepelní izolace EPS 150S | 100
| Parozábrana - hydroizolační pás z SBS modifikovaného asfaltu s nosnou vložkou ze skleněné tkaniny o plošné hmotnosti 200g/m2 | 4
Penetrační lak
| Nosná stropní konstrukce | 200
| Stávající vnitřní vápenocementová omítka | 15
| Tloušťka skladby celkem | 460,5 - 680,5 | mm
| Požární odolnost | dle PBŘ
| Součinitel prostupu tepla | viz energetický audit a PENB | W/m2K
| Vážená stavební neprůzvučnost R´W | - | dB
Pozn.: | Skladba střešního pláště byla převzata ze stávající dokumentace zpracované firmou Stavební servis.net, s.r.o., která byla objednatelem poskytnuta k nahlédnnutí. Sondy střešního pláště nebyly provedeny.
Označení | Typ, popis:
S2a | Přístřešek nad zadním vchodem | TL. [mm]
Stávající oplechování z ocelového pozinkovaného plechu
| Stávající spádová vrstva |  | tl. není známá
| Nosná stropní konstrukce - stávající ŽB konzolová deska | 150 | tl. byla odhadnuta - nebylo zaměřeno
| Venkovní omítka | 15
| Tloušťka skladby celkem |  | mm
| Požární odolnost | dle PBŘ
| Součinitel prostupu tepla | - | W/m2K
| Vážená stavební neprůzvučnost R´W | - | dB
Pozn.: | Skladba střešního pláště byla převzata ze stávající dokumentace zpracované firmou Prost Hodonín s.r.o. v 7/1997, která byla objednatelem poskytnuta k nahlédnnutí. Sondy střešního pláště nebyly provedeny z důvodu neznámého termínu realizace zateplení.