## Obsah
TABULKA NOVÝCH POVRCHŮ STĚN A STROPŮ - Obsah
| Seznam tabulek nových povrchů stěn a stropů | Strana | 2
G0x | Omítané povrchy stěn a stropů | Strana | 3-5
G3x | Obklady stěn | Strana | 6-7
G4x | Vnitřní malby a nátěry | Strana | 8

## G0x-omítky
G0x - Omítané povrchy stěn a stropů
kód | dodávka | specifikace | tlouštka vrstvy [mm] | umístění
G01 | Vápenno-cementová štuková hladká |  |  | 1.sut - nové zdivo
Malba
|  | Vrchní štuková omítka, zrnitost 0-0,8mm, broušená (ref.standard Profi MK1) | 2
|  | Jádrová vápeno-cementová omítka (ref.standard Profi MK1 ) | 13
|  | Cementový podhoz (podstřik), pokrytí podkladu cca.50%, místa hlubších poruch vyspravit systém. vyrovnávací maltou (ref.standard KVK 0640 Cementová malta) | 5
Nově vyzdívané cihelné zdivo resp. žb. stěna nebo strop
|  | Celkem | 20
| Pozn. | V případě aplikace na betonové povrchy nutno provést důkladné očištění a odmaštění povrchu (od odbedňovacích prostředků), úprava pracovních spár, případně lokálních trhlin (zmonolitnění injektážní bezrozpouštědlovou epoxidovou pryskyřicí, vytmelení epoxidovým polymerbetonovým tmelem), přebroušení nebo lehké otryskání případněvybourání lokálních nerovností podklad a aplikovat spojovací můstek např. Profi Putzkontakt
G02 | Jednovrstvá jádrová omítka (podkladní vrstva pro keramické obklady na nově vyzdívaných stěnách)
Malba
|  | Jádrová jednovrstvá vápeno-cementová omítka (ref.standard Profi MK1) | 10
|  | Cementový podhoz (podstřik), pokrytí podkladu cca.50%, místa hlubších poruch vyspravit systém. vyrovnávací maltou (ref.standard KVK 0640 Cementová malta) | 5
Nově vyzdívané cihelné zdivo resp. žb. stěna nebo strop
|  | Celkem | 15
| Pozn. | V případě aplikace na betonové povrchy nutno provést důkladné očištění a odmaštění povrchu (od odbedňovacích prostředků), úprava pracovních spár, případně lokálních trhlin (zmonolitnění injektážní bezrozpouštědlovou epoxidovou pryskyřicí, vytmelení epoxidovým polymerbetonovým tmelem), přebroušení nebo lehké otryskání případněvybourání lokálních nerovností podklad a aplikovat spojovací můstek např. Profi Putzkontakt
G03 | Vnitřní stěrková omítka (betonový podklad)
Malba
|  | Jednosložková vnitřní stěrka na minerální bázi s modifikujícími přísadami (ref.standard Profi Haftmörtel 0,6) | 3
ŽB stěna či strop
|  | Celkem | 3
Pozn.
G11 | Kontaktní zateplovací systém - sklad zahrada ve 4.NP (m.č.4.02 - stěna přilehlá k WC) |  | 68 | -1.318 (část na příjezdovém můstku)
|  | Malba | 0
|  | Vrchní štuková omítka, zrnitost 0-0,8mm, broušená (ref.standard Monospachtel) | 3
|  | Penetrace podkladu (ref.standard Putzgrund) | 0
|  | Lepící a armovací malta s výztužnou sklolaminátovou mřížkou (ref.standard Klebespachtel) | 5
|  | Minerální tepelná izolace lepená a mechanicky kotvená k podkladu (ref.standard skladba Profi UNI-MW system) | 60
|  | Nově vyzdívané cihelné zdivo resp. žb. stěna nebo strop | 0
|  | Celkem | 68
| Pozn. | Součástí zateplovacího systému je nutné uvažovat i veškeré zakládací, napojovací, výztužné a dilatační prvky.
G12 | Kontaktní zateplovací systém - garáž (stěna, strop) |  | 108 | -1.318 (část na příjezdovém můstku)
|  | Malba | 0
|  | Vrchní štuková omítka, zrnitost 0-0,8mm, broušená (ref.standard Monospachtel) | 3
|  | Penetrace podkladu (ref.standard Putzgrund) | 0
|  | Lepící a armovací malta s výztužnou sklolaminátovou mřížkou (ref.standard Klebespachtel) | 5
|  | Minerální tepelná izolace lepená a mechanicky kotvená k podkladu (ref.standard skladba Profi UNI-MW system) | 100
|  | Nově vyzdívané cihelné zdivo resp. žb. stěna nebo strop | 0
|  | Celkem | 108
| Pozn. | V případě aplikace na betonové povrchy nutno provést důkladné očištění a odmaštění povrchu (od odbedňovacích prostředků), úprava pracovních spár, případně lokálních trhlin (zmonolitnění injektážní bezrozpouštědlovou epoxidovou pryskyřicí, vytmelení epoxidovým polymerbetonovým tmelem), přebroušení nebo lehké otryskání případněvybourání lokálních nerovností podklad Součástí zateplovacího systému je nutné uvažovat i veškeré zakládací, napojovací, výztužné a dilatační prvky.
A | Kontaktní zateplovací plášť - fasáda (fasáda objektu) |  |  | -1.318 (část na příjezdovém můstku)
|  | Střednězrnná šlechtěná silikonová zrnitá omítka, zrnitost 1,5mm (ref.standard Silikonhartzputz). Bílá. | 5
|  | Penetrační a podkladní nátěr, barevný (ref.standard Putzgrund) | 0
|  | Lepící a armovací malta s výztužnou sklolaminátovou mřížkou (ref.standard Klebespachtel) | 5
|  | Minerální tepelná izolace lepená a mechanicky kotvená k podkladu (ref.standard WEBER ETICS, ORSIL NF 333; skladba Profi UNI-MW system) | 200
|  | Nově vyzdívané cihelné zdivo resp. žb. stěna nebo strop | 0
|  | Celkem | 210
| Pozn. | V případě aplikace na betonové povrchy nutno provést důkladné očištění a odmaštění povrchu (od odbedňovacích prostředků), úprava pracovních spár, případně lokálních trhlin (zmonolitnění injektážní bezrozpouštědlovou epoxidovou pryskyřicí, vytmelení epoxidovým polymerbetonovým tmelem), přebroušení nebo lehké otryskání případněvybourání lokálních nerovností podklad Součástí zateplovacího systému je nutné uvažovat i veškeré zakládací, napojovací, výztužné a dilatační prvky.
B | Kontaktní zateplovací plášť - fasáda (fasáda objektu) |  |  | -1.318 (část na příjezdovém můstku)
|  | Střednězrnná šlechtěná silikonová zrnitá omítka, zrnitost 2,0-3,0mm, horizontálně kartáčovaná šlechtěná silikonová omítka.Světlý odstín. | 5
|  | Penetrační a podkladní nátěr, barevný (ref.standard Putzgrund) | 0
|  | Lepící a armovací malta s výztužnou sklolaminátovou mřížkou (ref.standard Klebespachtel) | 5
|  | Minerální tepelná izolace lepená a mechanicky kotvená k podkladu (ref.standard WEBER ETICS, ORSIL NF 333; skladba Profi UNI-MW system) | 200
|  | Nově vyzdívané cihelné zdivo resp. žb. stěna nebo strop | 0
|  | Celkem | 210
| Pozn. | V případě aplikace na betonové povrchy nutno provést důkladné očištění a odmaštění povrchu (od odbedňovacích prostředků), úprava pracovních spár, případně lokálních trhlin (zmonolitnění injektážní bezrozpouštědlovou epoxidovou pryskyřicí, vytmelení epoxidovým polymerbetonovým tmelem), přebroušení nebo lehké otryskání případněvybourání lokálních nerovností podklad Součástí zateplovacího systému je nutné uvažovat i veškeré zakládací, napojovací, výztužné a dilatační prvky.
C | Kontaktní zateplovací plášť - sokl - cihelné pásky (soklová část fasády objektu) |  |  | -1.318 (část na příjezdovém můstku)
|  | Cihelné pásky, 240/71/14mm, barva červená. | 10
|  | Lepící a armovací malta s výztužnou sklolaminátovou mřížkou (ref.standard WEBER ETICS - WEBER.therm elastik, perlinka R267) | 5
|  | Tepelná izolace z polystyrenových desek s uzavřenou strukturou, lepená a mechanicky kotvená k podkladu (ref.standard WEBER ETICS, ISOVER Perimetr). Minimální množství hmoždinek, aby byla deska dostatečně ukotvená po obvodě i v ploše je 8ks/m2. | 120
|  | Nově vyzdívané cihelné zdivo resp. žb. stěna nebo strop | 0
|  | Celkem | 135
| Pozn. | V případě aplikace na betonové povrchy nutno provést důkladné očištění a odmaštění povrchu (od odbedňovacích prostředků), úprava pracovních spár, případně lokálních trhlin (zmonolitnění injektážní bezrozpouštědlovou epoxidovou pryskyřicí, vytmelení epoxidovým polymerbetonovým tmelem), přebroušení nebo lehké otryskání případněvybourání lokálních nerovností podklad Součástí zateplovacího systému je nutné uvažovat i veškeré zakládací, napojovací, výztužné a dilatační prvky.
D | Kontaktní zateplovací plášť - sokl - cihelné pásky (vstupní část fasády objektu) |  |  | -1.318 (část na příjezdovém můstku)
|  | Cihelné pásky, 240/71/14mm, barva červená. | 10
|  | Lepící a armovací malta s výztužnou sklolaminátovou mřížkou (ref.standard WEBER ETICS - WEBER.therm elastik, perlinka R267) | 5
|  | Minerální tepelná izolace lepená a mechanicky kotvená k podkladu (ref.standard WEBER ETICS, ORSIL NF 333; skladba Profi UNI-MW system). Minimální množství hmoždinek, aby byla deska dostatečně ukotvená po obvodě i v ploše je 8ks/m2. | 200
|  | Nově vyzdívané cihelné zdivo resp. žb. stěna nebo strop | 0
|  | Celkem | 215
| Pozn. | V případě aplikace na betonové povrchy nutno provést důkladné očištění a odmaštění povrchu (od odbedňovacích prostředků), úprava pracovních spár, případně lokálních trhlin (zmonolitnění injektážní bezrozpouštědlovou epoxidovou pryskyřicí, vytmelení epoxidovým polymerbetonovým tmelem), přebroušení nebo lehké otryskání případněvybourání lokálních nerovností podklad Součástí zateplovacího systému je nutné uvažovat i veškeré zakládací, napojovací, výztužné a dilatační prvky.

## G30x-obklady
G3x - Obklady stěn
kód | dodávka | specifikace | tlouštka vrstvy [mm] | umístění
G31 | Keramický obklad (koupelny pokojů, WC, asistované patrové koupelny, veřejné WC, úklidové komory, apod.)
|  | Keramický obklad 150/150mm, lesklý, barva světle šedá (ref.standard RAKO COLOR OBJECT 150/150mm) | 6
listela - keramický obklad 100/100mm,lesklý, výška spodního líce 1800mm, barvy dle pater (žlutá, modrá, zelená, červená) - viz. interiér (ref.standard RAKO COLOR OBJECT 100/100mm)
spárování - flexibilní spárovací hmota, šíře spáry do 2mm, barva dle výběru ze vzorníků dodavatele (standard CERESIT CE)
|  | Cementová lepící tenkovrstvá malta (standard CERESIT CM, Profi Premium Kleber C2TE) | 4
|  | Penetrace podkladu (ref.standard CERESIT CT17, Primer K) | 0
Nová štuková nebo jádrová omítka
|  | Celkem | 10
| Poznámka | V místnostech v místnostech koupelen pokojů a asistovaných koupelen bude pod keramický obklad (na exponovaných stěnách) provedena hydroizilační stěrka tl.max.1mm do výše min.1800mm (ref.standard SCHOMBURG SANIFLEX)
G32 | Keramický obklad (gastroprovoz)
|  | Keramický obklad 150/150mm, lesklý, barva světle šedá (ref.standard RAKO COLOR OBJECT 150/150mm) | 6
spárování - flexibilní spárovací hmota, šíře spáry do 2mm, barva dle výběru ze vzorníků dodavatele (standard CERESIT CE)
|  | Cementová lepící tenkovrstvá malta (standard CERESIT CM, Profi Premium Kleber C2TE) | 4
|  | Penetrace podkladu (ref.standard CERESIT CT17, Primer K) | 0
Nová štuková nebo jádrová omítka
|  | Celkem | 10
| Poznámka | V místnostech v místnostech s mokrým provozem (varna, přípravny, úklidové komory,apod) bude pod keramický obklad (na exponovaných stěnách) provedena hydroizilační stěrka tl.max.1mm do výše min.1800mm (ref.standard SCHOMBURG SANIFLEX)
G33 | Keramický obklad (kuchyňské linky a pracovní pulty - pruh v. cca 600 mm nad pracovní plochou, pod spodní líc horních skříněk)
|  | Keramický obklad 150/150mm, lesklý, barva světle šedá (ref.standard RAKO COLOR OBJECT 150/150mm) | 6
vyspárováno flexibilní spárovací hmotou, šíře spáry do 3mm, barva dle výběru ze vzorníků dodavatele (standard CERESIT CE)
|  | Cementová lepící tenkovrstvá malta (standard CERESIT CM, Profi Premium Kleber C2TE) | 4
|  | Penetrace podkladu (ref.standard CERESIT CT17, Primer K) | 0
Nová štuková nebo jádrová omítka
|  | Celkem | 10
G35 | Exteriérový gabionový obklad (pohledová stěna stanoviště kontejnerů navazující na gabionové opěrné stěny)
Gabionový obklad žb. stěny z tříděného ručně skládaného kameniva do drátěných košů na viditelných stranách, jinak sypaný
|  | gabionový koš - svařovaný koš z drátu průměru 3,92 ± 0,08 mm, tahové pevnosti >= než 400 Mpa, žárové pokovení drátu ZnAl min. 300 g/m2, velikost oka 50/100 mm do čela a boků obkladu, 100 x 100 mm na zadní stěnu, pevnost svárů ve smyku min.4 kN, spojovací materiál (spirály a distanční spony) výplňové kamenivo - ručně skládaný lomový kámen, frakce 50-200mm | 150
Nová žb. stěna
|  | Celkem | 150

## G4x-malby
G4x - Vnitřní malby a nátěry
kód | dodávka | specifikace | tlouštka vrstvy [mm] | umístění
G41 | Vnitřní disperzní malířský nátěr - barva bílá, vysoce matná (exponované a veřejnosti přístupné prostory, apod.)
|  | Vícenásobný vnitřní malířský nátěr (min.2x, barva bílá matná) propustný pro vodní páry - bělost (% BaSO4) min. 86%, odolnost proti otěru za sucha (stupně): 0, přídržnost na betonu (MPa): 0,59, ekvivalentní dif. tloušťka sd (m): 0,02, obsah těkavých látek max. 50% (ref.standard Primalex Plus) | 0
|  | Penetrace podkladu (ref.standard Primalex hloubková penetrace) | 0
Stěna či strop s novou vícevrstvou omítkou
|  | Celkem | 0
G42 | Vnitřní disperzní malířský nátěr - barva bílá, vysoce matná (zázemí objektu, strojovny technologií, apod.)
|  | Vícenásobný vnitřní malířský nátěr (min.2x, barva bílá matná) propustný pro vodní páry - bělost (% BaSO4) min. 86%, odolnost proti otěru za sucha (stupně): 0-1, přídržnost na betonu (MPa): 0,59, ekvivalentní dif. tloušťka sd (m): 0,02, obsah těkavých látek max. 50% (ref.standard Primalex Plus bílý) | 0
|  | Penetrace podkladu (ref.standard Primalex hloubková penetrace) | 0
Stěna či strop s novou vícevrstvou omítkou
|  | Celkem | 0
G43 | Vnitřní disperzní malířský nátěr SDK konstrukcí - barva bílá, vysoce matná (stěny a podhledy z SDK)
|  | Vícenásobný vnitřní malířský nátěr (min.2x, barva bílá matná) propustný pro vodní páry - bělost (% BaSO4) min. 86%, odolnost proti otěru za sucha (stupně): 0-1, ekvivalentní dif. tloušťka sd (m): 0,02, obsah těkavých látek max. 50% (ref.standard Primalex Plus) | 0
|  | Penetrace podkladu (ref.standard Primalex) | 0
Stěna či podhled z SDK (SDK desky - spáry přetmeleny tmelem se síťovou páskou a přebroušeny, povrch celoplošně přetmelen a přebroušen (standard technolog.předpis KNAUF)
|  | Celkem | 0
G44 | Vnitřní disperzní malířský nátěr kolorovaný - barva dle vzorníků výrobce, vysoce matná (exponované a veřejnosti přístupné prostory, apod.)
|  | Vícenásobný vnitřní malířský nátěr (min.2x, barva dle vzorníku výrobce, matná) propustný pro vodní páry - bělost (% BaSO4) min. 86%, odolnost proti otěru za sucha (stupně): 0-1, přídržnost na betonu (MPa): 0,59, ekvivalentní dif. tloušťka sd (m): 0,02, obsah těkavých látek max. 50% (ref.standard Primalex Plus) | 0
|  | Penetrace podkladu (ref.standard Primalex hloubková penetrace) | 0
Stěna či strop s novou vícevrstvou omítkou
|  | Celkem | 0
G51 | Antibakteriální a protizápachový nano nátěr (na finální malbu)
|  | Nátěr fotokatalytické suspenze oxidu titaničitého (titanové běloby TIO2) a speciálních anorganických pojiv ve vodě. Obsah vody je min.90%. Po nanesení vzniklá fotoaktivní vrstva za pomoci UV záření rozkládá organické látky, zajišťuje čištění vzduchu od škodlivých látek (viry,bacily, plísně, apod.) a odstraňuje zápachy z organických látek (z ředidel, z kouření, z vaření, ze zvířat, apod.). | 0
malba
|  | Celkem | 0
G61 | Bezprašný uzavírací a impregnační nátěr (na beton)
|  | Bezprašný silikátový impregnační a uzavírací nátěr | 0
ŽB stěna resp. ŽB stropní deska
|  | Celkem | 0