## List2
Příloha č. 3 - technická specifikace
Beton:
vybourání betonu |  | 78 m2
likvidace odpadu |  | ano
pevnost betonu v tlaku stanovenou na válci |  | 25 MPa
pevnost betonu stanovenou na krychli |  | 30 Mpa
Stěrka:
odolnost proti rázu |  | >IR4
přídržnost |  | >B2,0
odolnost proti obrusu |  | <AR 0,5
tloušťka stěrky minimum |  | 4 mm
minimální pevnost v tlaku |  | 48 MPa
omyvatelnost |  | ano
obrusu odolnost |  | ano
vodní absorbce |  | 0 ml