## Technická specifikace
Příloha č. 1 - Technická specifikace
Technická specifikace podlahové krytiny
| Podlahová krytina | Požadavky zadavatele | Nabídka dodavatele: Obchodní název ……..............
| Základní parametry | Parametry předmětu plnění | Parametry nabízeného předmětu plnění
1. | Celková tloušťka | min. 2,00 mm | ...
2. | Tloušťka nášlapné vrstvy | min. ,80 mm | ...
3. | Maximální hmotnost g/m2 | 2780 g/m2 | ...
4. | Evropská klasifikace | 34 - 43 třída | ...
5. | Rozměry v mm | max 610x610
6. | Rozměrová stálost | < ,4
7. | Odolnost proti skluzu podle normy EN 13893 | DS
8. | Protiskluznost podle normy DIN 51130 | min. R10
9. | POVRCHOVÁ ÚPRAVA | NPD
10. | Třída otěru | T třída | ...
11. | Odolnost vůči bodové zátěži (naměřená) | ≈ 0,1 mm | ...
12. | Kročejová neprůzvučnost | ≈ 6 dB | ...
13. | Tepelná vodivost | 0,17 W/(m.K) | ...
14. | Splňuje parametry EN ISO 10582 (EN 649) | ANO | ...
15. | Odolnost vůči chemikáliím | MAX. 2,0 m²3 | ...
16. | Zátěžové PVC | ANO | ...
17. | Barevné provedení podlahové krytiny 350 m2 | Dva odstíny šedomodré | ...